## Sheet1
Время входа | Бентонит | Месторождение | % соды | Влажность, % | NaKOE | MaxKOE | %MM | Сода св | ф600 | ф300 | YP | PV | YP/PV | n | K | GEL1/10 | рН | Индекс | Примечание
| ПБМБ | ДС | 0.5 | 12-14 | 75-86 (80) | 85-95 | 70-80 |  | 48 | 43 | 38 | 5 | 7,6 | 0.16 | 8.17 |  |  |  | товарный порошок в одном из образцов NaКОЕ = 86 и фильтрация = 14
| ПБМА, 13 гор | Таганское | 6 | 10-12 | более 100 | более 100 | 85-95 |  | 108,5 | 106.1 | 103,7 | 2,4 | 43,2 | 0.03 | 44.34 |  |  |  | товарный порошок суспензия - густая паста
| ПБМА 13 гор- 1.5 | Таганское | 1.5 | 12-16 | 101.6 | 110-130 | 85-95 |  | 81 | 76 | 71 | 5 | 14,2 | 0.09 | 21.9 |  |  |  | Лабораторная активация порошок получен из кома 28 % влажности
| ПБМА 15 гор - 1.5 | Таганское | 1.5 | 12-16 | 82 | 110-130 | 85-95 |  | 76 | 61 | 46 | 15 | 3,06 | 0.32 | 4.32 |  |  |  | Лабораторная активация порошок получен из кома с влагой 28 %
| K 3 ID:11233 Иран | Bandar Imam Powder Manufacturing Co. |  | 9.4 | 86 | более100 | 57.6 |  | 63 | 58 | 53 | 5 | 10,6 | 0.12 | 14.09 |  |  |  | Мелкие гранулы не годятся для НКТ (непрочный ком)
| E 1ID:11231 Иран | Bandar Imam Powder Manufacturing Co. |  | 10 | 107 | более 100 | 77.5 |  | 110 | 96 | 82 | 14 | 5,9 | [5 empty] | Мелкие гранулы измерения реологии после механоактивации без соды
| API Bentonite(Иран) | KANE ARA SEPAHAN | 0 | 7.6 | 82 | около 100 | 63 |  | 43 | 35 | 27 | 8 | 3,4 | [5 empty] | Порошок кремового цвета Вызод = 19,8 м3/т Ф = 14.6 см3/30 мин
| High yield bentonite (Иран) | KANE ARA SEPAHAN | 0.1 ? | 9 | 84.5 | около 100 | 68 |  | 74 | 70 | 66 | 4 | 16,5 | [5 empty] | Порошок кремового цвета Вызод = 27.1 м3/т Ф = 19.2 см3/30 мин
| Foundry Bentonite | KANE ARA SEPAHAN | 0 | 4.7 | 62.2 |  | 50.5 | [9 empty] | 9.34(2%) | 25.2 | Порошок белого цвета с сероватым оттенком, с включениями чешуйчатых частиц
| Clayminton MT-06 | Clayminton |  | 7.7 | 101.6 | более 100 | 75.4 |  | 62 | [7 empty] | 10.03 | 29 | Порошок белого цвета, Кристобаллит = 16.8% (В ДС = 3,9%), Кварц = 1.6% (ДС =0.5% ,полевые шпаты = 5.5% (ДС = 20.4%)), на суспензии с D18 дает самый лучший результат в БС 600/300 =137/125
| ТБ (ПБН) (13/14 гор) | Таганское | 0 | ? | 40-50 | более 100 | 85-95 | [11 empty] | Неактивированная глина